## Sheet1
اسناد مناقصه |  |  |  | تامین کننده
محاسبات با محدوده پایین آنالیز پیشنهاد شده در قرارداد |  |  |  | آنالیز تامین کننده
C (cell factor) | 292 |  |  | C (cell factor) | 292
Current Efficiency | 0.92 | 334/CE | 363.0435 | Current Efficiency | 0.92 | 334/CE | 363.0435
Bath Temperature | 945 | 1.2*(BT-960) | -18 | Bath Temperature | 945 | 1.2*(BT-960) | -18
CO2 Reactivity Residue | 83 | 1.7*CRR | 141.1 | CO2 Reactivity Residue | 83 | 1.7*CRR | 141.1
Air Permeability | 2 | 9.3*AP | 18.6 | Air Permeability | 2 | 9.3*AP | 18.6
Thermal Conductivity | 5 | 8*TC | 40 | Thermal Conductivity | 5 | 8*TC | 40
Air Reactivity Residue | 70 | 1.5*ARR | 105 | Air Reactivity Residue | 70 | 1.5*ARR | 105
مقدار NC |  | 449.5435 |  | مقدار NC |  | 449.5435
توسط تامین کننده تکمیل شود *
| فرمول NC | NC =C+334/CE+1.2*(BT-960)-1.7*CRR+9.3*AP+-8*TC-1.5*ARR
| درصد اتلاف آند | (NC(آنالیز شده تامین کننده)-NC(پیشنهاد شده در قرارداد))/NC(پیشنهاد شده در قرارداد) |  |  | 0%